## Noms de fichiers
CUBILOPT
BASE DE DONNEES MATIERES
NOM DES FICHIERS DE TRAVAIL
Attention : ne pas inserer ou supprimer de ligne ou colonne dans cette feuille de calcul
sous peine de devoir modifier les MACROS !
REPERTOIRE BASES DE DONNEES | C:\CubilOpt\Users\
FICHIERS TEXTE INTERMEDIAIRES :
Nom fichier ferrailles | FERR
Nom fichier fontes | FONTE
Nom fichier additions | ADD
Extension fichiers temporaires | .TXT

## Ferrailles
BASE DE DONNEES FERRAILLES
Source principale : "Etude de le qualité des ferrailles" IRSID Mars 1988
Le 31/08/1995
DESIGNATION FERRAILLE | ANALYSE MOYENNE % (X : fourre tout) | [10 empty] | CaO | MgO | TiO2 | Na2O | K2O
[12 empty] | * | * | * | * | * | [12 empty] | Contrôle | _ + X + O
| Fe | Ni | Cr | Cu | Sn | S | P | Mn | Mo | Si | Al | Ca | Mg | Ti | Na | K | O | V | Pb | Zn | C | H | As | Sb | F | X_? | Gangue | SOURCE | boucle
[30 empty] | calculé | (1-O)/o+g)
[31 empty] | O | GRes | 1-o/(o+gres)
Ferraille bidon 1 | 94.4 | 0.125 | 0.22 | 0.28 | 0.016 | 0.05 | 0.058 | 0.62 | 0.025 | 0.56 | 0.34 | 0.174387 | 0.1121647 | 0.02757739 | 0.007418594 | 0.00166 | 1.57 | 0 | 0.038 | 0.12 | 0.776 | 0.108 | 0.1 | 0 | 0 | 0.24 | 4.25 | Rapport IRSID 1988 | 99.96921 | 1.840792 | 1.600792 | 1.638 | 0.5057441 | 1.095 | 0.1851667
Ferraille bidon 2 | 94.4 | 0.125 | 0.22 | 0.28 | 0.016 | 0.05 | 0.058 | 0.62 | 0.025 | 0.56 | 0.34 | 0.174387 | 0.1121647 | 0.02757739 | 0.007418594 | 0.00166 | 1.57 | 0 | 0.038 | 0.12 | 0.776 | 0.108 | 0 | 0 | 0 | 0.24 | 4.25 | Rapport IRSID 1988 | 99.86921 | 1.940792 | 1.700792 | 1.638 | 0.4905966 | 1.095 | 0.1018333
01 | 94.4 | 0.125 | 0.22 | 0.28 | 0.016 | 0.05 | 0.058 | 0.62 | 0.025 | 0.56 | 0.34 | 0.174387 | 0.1121647 | 0.02757739 | 0.007418594 | 0.00166 | 1.57 | 0 | 0.038 | 0.12 | 0.776 | 0.108 | 0 | 0 | 0 | 0.24 | 4.25 | Rapport IRSID 1988 | 99.86921 | 1.940792 | 1.700792 | 1.638 | 0.4905966 | 1.095 | 0.1018333
DI | 96.25 | 0.07 | 0.102 | 0.097 | 0.01 | 0.042 | 0.052 | 0.65 | 0.007 | 0.3 | 0.065 | 0.1429402 | 0.03015179 | 0.02218181 | 0 | 0 | 1.43 | 0 | 0.052 | 0.055 | 0.38 | 0.085 | 0 | 0 | 0 | 0.06 | 2.72 | Rapport IRSID 1988 | 99.90227 | 1.587726 | 1.527726 | 0.718 | 0.3197184 | 0.891 | 0.06216667
DIc Bayard | 95.0875 | 0.10625 | 0.166 | 0.12825 | 0.011 | 0.03975 | 0.05825 | 0.655 | 0.00875 | 0.3325 | 0.16625 | 0.125966 | 0.1073404 | 0.02323095 | 0.002411043 | 0.0002075403 | 1.6 | 0 | 0.04725 | 0.0595 | 0.47075 | 0.086 | 0 | 0 | 0 | 0.3275 | 3.3525 | 25 % 05 + 75 % DI | 99.60966 | 2.317844 | 1.990344 | 1.089 | 0.3536467 | 1.0845 | 0.07664583
05 démolition courte | 91.6 | 0.215 | 0.358 | 0.222 | 0.014 | 0.033 | 0.077 | 0.67 | 0.014 | 0.43 | 0.47 | 0.0750436 | 0.3389062 | 0.02637837 | 0.009644172 | 0.0008301611 | 3 | 0 | 0.033 | 0.073 | 0.743 | 0.089 | 0 | 0 | 0 | 1.13 | 5.25 | Rapport IRSID 1988 | 99.6218 | 4.508198 | 3.378198 | 1.312 | 0.2797324 | 1.665 | 0.1200833
06 chutes neuves | 94.89 | 0.063 | 0.126 | 0.101 | 0.007 | 0.038 | 0.047 | 0.698 | 0.011 | 0.3 | 0.1 | 0.6146428 | 0.01809108 | 0.02997542 | 0.02596508 | 0.004980967 | 0.27 | 0 | 0.002 | 0.008 | 0.356 | 0 | 0 | 0 | 0 | 2 | 4.02 | Rapport IRSID 1988 | 99.71066 | 2.559345 | 0.5593446 | 3.384 | 0.8581548 | 1.038 | 0.0655
07/08 collecte | 88 | 0.104 | 0.177 | 0.489 | 0.023 | 0.069 | 0.149 | 0.557 | 0.01 | 1.091 | 0.86 | 0.8058 | 0.14351 | 0.0612 | 0.0237 | 0.00664 | 4.5 | 0 | 0.048 | 0.221 | 0.377 | 0 | 0 | 0 | 0 | 2.2 | 9.25 | Rapport IRSID 1988 | 99.91585 | 6.78415 | 4.58415 | 4.104 | 0.4723675 | 0.672 | 0.1164583
Broyée 33 commerciale | 94.36 | 0.089 | 0.23 | 0.295 | 0.028 | 0.042 | 0.056 | 0.47 | 0 | 0.535 | 0.247 | 0.5739049 | 0.02050322 | 0.02398034 | 0.01112789 | 0.004150806 | 0.94 | 0 | 0.028 | 0.152 | 0.34 | 0 | 0 | 0 | 0 | 1.29 | 4.42 | Rapport IRSID 1988 | 99.73567 | 2.494333 | 1.204333 | 2.96 | 0.7107981 | 1.006 | 0.1105
Broyée 33 expertisée 6 éch. | 95.02 | 0.067 | 0.165 | 0.181 | 0.016 | 0.045 | 0.044 | 0.426 | 0.007 | 0.404 | 0.237 | 0.2001163 | 0.1700561 | 0.02278132 | 0 | 0 | 0.75 | 0 | 0.027 | 0.128 | 0.612 | 0.12 | 0 | 0 | 0 | 1.16 | 4.03 | Rapport IRSID 1988 | 99.80195 | 2.108046 | 0.9480463 | 2.393 | 0.7162427 | 0.838 | 0.07633333
Broyée 33 expertisée 11 éch. | 94.72 | 0.077 | 0.195 | 0.233 | 0.021 | 0.044 | 0.049 | 0.446 | 0.007 | 0.464 | 0.242 | 0.3702151 | 0.1019131 | 0.02338083 | 0.01112789 | 0.004150806 | 0.78 | 0 | 0.028 | 0.139 | 0.499 | 0.12 | 0 | 0 | 0 | 1.2 | 4.25 | Rapport IRSID 1988 | 99.77479 | 2.205212 | 1.005212 | 2.684 | 0.7275266 | 0.916 | 0.0915
Broyée 33 vieillie | 89.94 | 0.082 | 0.224 | 0.251 | 0.02 | 0.045 | 0.053 | 0.492 | 0 | 1.057 | 0.359 | 0.6396573 | 0.0006030359 | 0.03117444 | 0.01112789 | 0.006641289 | 5 | 0 | 0.001 | 0.012 | 0.08 | 0 | 0 | 0 | 0 | 6.41 | 8.89 | Rapport IRSID 1988 | 104.7152 | 6.694796 | 0.284796 | 3.797 | 0.9302278 | 1.055 | 0.09875
50 chute neuve non revétue | 97 | 0.04 | 0.04 | 0.03 | 0.01 | 0.02 | 0.01 | 0.35 | 0.01 | 0.09 | 0.07 | 0 | 0.06633395 | 0.002997542 | 0 | 0 | 0.361 | 0 | 0.01 | 0.02 | 0.99 | 0.09 | 0 | 0 | 0 | 0.73 | 2.49 | Rapport IRSID 1988 | 99.94033 | 1.150669 | 0.4206685 | 1.019 | 0.7078018 | 0.44 | 0.03375
55 paquet épave auto | 74 | 0.082 | 0.181 | 0.56 | 0.027 | 0.133 | 0.065 | 0.43 | 0.015 | 1.69 | 2.24 | 1.60093 | 0.4040341 | 0.1001179 | 0.05044644 | 0.004150806 | 6 | 0.01 | 0.03 | 0.082 | 1.016 | 0 | 0 | 0 | 0 | 10.3 | 23.1 | Rapport IRSID 1988 | 99.02068 | 17.27932 | 6.979321 | 15.972 | 0.6959077 | 0.512 | 0.12175
55 paquet noir | 85.7 | 0.144 | 0.357 | 0.703 | 0.02 | 0.087 | 0.051 | 0.295 | 0.013 | 1.22 | 0.88 | 0.3502035 | 0.1362861 | 0.07314002 | 0.02225578 | 0.004150806 | 8 | 0 | 0.025 | 0.275 | 1.55 | 0.33 | 0 | 0 | 0 | 2.28 | 12.7 | Rapport IRSID 1988 | 102.516 | 7.763964 | 5.483964 | 2.52 | 0.314844 | 0.876 | 0.150375
52 paquet | 96 | 0.03 | 0.056 | 0.039 | 0.031 | 0.015 | 0.009 | 0.456 | 0 | 0.29 | 0.11 | 0.1643812 | 0.150759 | 0.02398034 | 0.01483719 | 0 | 1.07 | 0 | 0.001 | 0.018 | 0.21 | 0 | 0 | 0 | 0 | 1.1 | 3.36 | Rapport IRSID 1988 | 99.78896 | 2.381042 | 1.281042 | 2.061 | 0.6166888 | 0.611 | 0.06258333
53 paquet emboutissage | 97.5 | 0.03 | 0.04 | 0.03 | 0 | 0.02 | 0.01 | 0.32 | 0 | 0.12 | 0.1 | 0 | 0.04824287 | 0.005995084 | 0 | 0 | 0.22 | 0 | 0 | 0.3 | 0.8 | 0.1 | 0 | 0 | 0 | 0.25 | 1.99 | Rapport IRSID 1988 | 99.89424 | 0.575762 | 0.325762 | 0.57 | 0.6363297 | 0.42 | 0.0225
Chutes étamées | 93.5 | 0.04 | 0.055 | 0.067 | 0.3 | 0.02 | 0.03 | 0.39 | 0 | 0.43 | 1.44 | 0.1214992 | 0.4824287 | 0.08992626 | 0.01186975 | 0.001660322 | 3.16 | 0 | 0.013 | 0.05 | 0.18 | 0 | 0 | 0 | 0 | -0.8 | 5.6 | Rapport IRSID 1988 | 99.58238 | 2.777616 | 3.577616 | 2.197 | 0.3804582 | 0.503 | 0.331
Incinérée non boyée paquet | 68.3 | 0.092 | 0.165 | 0.318 | 0.08 | 0.134 | 0.08 | 0.432 | 0 | 3.11 | 0.88 | 2.315631 | 0.8985235 | 0.1516756 | 0.3026786 | 0.1112416 | 5 | 0 | 0.025 | 0.035 | 0.004 | 0 | 0 | 0 | 0 | 20.8 | 30.36 | Rapport IRSID 1988 | 103.2348 | 22.56525 | 1.76525 | 25.296 | 0.9347684 | 0.682 | 0.152
Incinérée non boyée vrac | 66.6 | 0.105 | 0.187 | 0.83 | 0.071 | 0.131 | 0.27 | 0.54 | 0 | 4.9 | 1.126 | 2.387101 | 0.4619255 | 0.1366879 | 0.5296876 | 0.2258038 | 14.6 | 0 | 0.018 | 0.053 | 0.092 | 0 | 0 | 0 | 0 | 5.1 | 31.25 | Rapport IRSID 1988 | 98.36421 | 21.33579 | 16.23579 | 16.487 | 0.5038384 | 0.353 | 0.1938333
Incinérée broyée commerciale | 79.69 | 0.132 | 0.294 | 0.414 | 0.09 | 0.101 | 0.085 | 0.592 | 0 | 1.65 | 0.56 | 0.9569846 | 0.2761904 | 0.1019164 | 0.1854648 | 0.04233822 | 10 | 0 | 0.031 | 0.071 | 0.667 | 0.489 | 0 | 0 | 0 | 4.2 | 18.6 | Rapport IRSID 1988 | 100.6289 | 13.57111 | 9.371106 | 7.342 | 0.439296 | 1.222 | 0.1981667
Incinérée broyée expertisée | 90.73 | 0.127 | 0.195 | 0.332 | 0.1 | 0.062 | 0.055 | 0.38 | 0.002 | 0.65 | 0.22 | 0.4824231 | 0.117592 | 0.03716952 | 0.05934875 | 0.02075403 | 4.1 | 0 | 0.032 | 0.06 | 0.252 | 0.122 | 0 | 0 | 0 | 1.5 | 8.1 | Rapport IRSID 1988 | 99.63629 | 5.963713 | 4.463713 | 3.534 | 0.4418763 | 0.701 | 0.176
i1 HalbergGuss | 93 | 0.07 | 0.25 | 0.25 | 0.01 | 0.042 | 0.052 | 0.6 | 0.007 | 0.2 | 0.065 | 0.1429402 | 0.03015179 | 0.015 | 0 | 0 | 2.5 | 0 | 0.052 | 0.055 | 0.25 | 0.085 | 0 | 0 | 0 | 0.06 | 4 | Données HGus | 97.73609 | 4.823908 | 4.763908 | 1.058 | 0.1817274 | 1.28 | 0.0975
Schrott leicht | 95.2 | 0.2 | 0.25 | 0.25 | 0.018 | 0.042 | 0.052 | 0.4 | 0.3 | 0.2 | 0.1 | 0.1429402 | 0.03015179 | 0.02218181 | 0 | 0 | 1.1 | 0 | 0.052 | 0.055 | 0.25 | 0.085 | 0 | 0 | 0 | 0.06 | 3.8 | Données HGus | 98.80927 | 2.350726 | 2.290726 | 2.258 | 0.4964027 | 0.95 | 0.09716667
Schrott schwer | 96 | 0.1 | 0.15 | 0.1 | 0.015 | 0.02 | 0.03 | 0.7 | 0.2 | 0.2 | 0.1 | 0.1429402 | 0.03015179 | 0.02218181 | 0 | 0 | 1.1 | 0 | 0.052 | 0.055 | 0.25 | 0.085 | 0 | 0 | 0 | 0.06 | 3.2 | Données HH 21/3/96 | 99.41227 | 1.747726 | 1.687726 | 1.658 | 0.4955576 | 1.1 | 0.0775
Blechpakete | 97 | 0.03 | 0.056 | 0.039 | 0.01 | 0.015 | 0.009 | 0.456 | 0 | 0.29 | 0.11 | 0.1643812 | 0.150759 | 0.02398034 | 0.01483719 | 0 | 0.5 | 0 | 0.001 | 0.018 | 0.28 | 0.09 | 0 | 0 | 0 | 0.05 | 2.5 | Données HH 21/3/96 | 99.30796 | 1.242042 | 1.192042 | 1.611 | 0.5747327 | 0.611 | 0.04158333
3A FRAG | 98 | 0.02 | 0.01 | 0.01 | 0.001 | 0.01 | 0.01 | 0.7 | 0.001 | 0.1 | 0.01 | 0.001 | 0.001 | 0.001 | 0.001 | 0.001 | 0.3 | 0.001 | 0.001 | 0.001 | 0.1 | 0.001 | 0.007 | 0.001 | 0.001 | 0.001 | 2 | Données HOLWELL | 99.291 | 1.01 | 1.009 | 1.597 | 0.6128166 | 0.71 | 0.0395
OB STEEL | 91 | 0.07 | 0.25 | 0.49 | 0.02 | 0.02 | 0.04 | 0.5 | 0.001 | 0.1 | 0.02 | 0.001 | 0.001 | 0.001 | 0.001 | 0.001 | 3 | 0.001 | 0.001 | 0.001 | 0.3 | 0.001 | 0.02 | 0.001 | 0.001 | 0.001 | 5.3 | Données HOLWELL | 95.843 | 7.158 | 7.157 | 1.997 | 0.218156 | 0.94 | 0.141
CORBY tube | 98 | 0.014 | 0.01 | 0.01 | 0.001 | 0.01 | 0.01 | 1.2 | 0.001 | 0.1 | 0.01 | 0.001 | 0.001 | 0.001 | 0.001 | 0.001 | 0.3 | 0.001 | 0.001 | 0.001 | 0.1 | 0.05 | 0.009 | 0.001 | 0.001 | 0.001 | 2 | Données HOLWELL | 99.836 | 0.465 | 0.464 | 1.548 | 0.7693837 | 1.216 | 0.062
3B FRAG | 95 | 0.05 | 0.2 | 0.23 | 0.02 | 0.015 | 0.04 | 0.4 | 0.001 | 0.15 | 0.04 | 0.001 | 0.001 | 0.001 | 0.001 | 0.001 | 1 | 0.001 | 0.001 | 0.001 | 0.2 | 0.1 | 0.009 | 0.001 | 0.001 | 0.001 | 3.5 | Données HOLWELL | 97.466 | 3.535 | 3.534 | 2.198 | 0.3834613 | 0.92 | 0.09766667
4D BALES | 97 | 0.02 | 0.05 | 0.05 | 0.01 | 0.015 | 0.02 | 0.5 | 0.001 | 0.1 | 0.01 | 0.001 | 0.001 | 0.001 | 0.001 | 0.001 | 0.35 | 0.001 | 0.001 | 0.001 | 0.1 | 0.05 | 0.009 | 0.001 | 0.001 | 0.001 | 2.5 | Données HOLWELL | 98.296 | 2.055 | 2.054 | 1.998 | 0.4930898 | 0.63 | 0.05183333
2 CONST | 97 | 0.02 | 0.05 | 0.05 | 0.01 | 0.015 | 0.02 | 0.9 | 0.001 | 0.1 | 0.01 | 0.001 | 0.001 | 0.001 | 0.001 | 0.001 | 0.35 | 0.001 | 0.001 | 0.001 | 0.1 | 0.05 | 0.009 | 0.001 | 0.001 | 0.001 | 2.5 | Données HOLWELL | 98.696 | 1.655 | 1.654 | 1.998 | 0.5470975 | 1.03 | 0.0685
DI chinoise "Guenzi" | 95.0875 | 0.10625 | 0.2 | 0.12825 | 0.011 | 0.03975 | 0.05825 | 0.7 | 0.00875 | 0.3325 | 0.16625 | 0.125966 | 0.1073404 | 0.1 | 0.002411043 | 0.0002075403 | 1.6 | 0.08 | 0.04725 | 0.0595 | 0.47075 | 0.086 | 0 | 0 | 0 | 0.3275 | 3.3525 | 25 % 05 + 75 % DI | 99.84543 | 2.082075 | 1.754575 | 1.089 | 0.3829686 | 1.2655 | 0.0841875
Définitions et Hypothèses IRSID :
Eléments non oxydés : C Mn Cr Ni Cu Sn Mo Zn Pb
Eléments oxydés (_ gangue) : Ca Mg Ti Na K
Eléments +/- oxydés suivant catégorie ferraille : Fe Si Al H
Gangue : _ oxydes + H + Pb + Zn + C + X

## FONTES
BASE DE DONNEES FONTES
Source principale : rapports analyses pratiquées à FUNDITUBO en 1990
Le13/10/1995
Contrôle
| Fe | Ni | Cr | Cu | Sn | S | P | Mn | Mo | Si | Al | Ca | Mg | Ti | Na | K | O | V | Pb | Zn | C | H | As | X_? | boucle
Fonte bidon | 94.54 | 0.001 | 0.042 | 0.343 | 0.001 | 0.007 | 0.022 | 0.02 | 0.001 | 0.945 | 0.001 | 0.001 | 0.002 | 0.031 | 0.001 | 0.001 | 0 | 0.001 | 0.0009 | 0.0009 | 3.93 | 0 | 0.001 | 0.1082 | 100.001 | -0.001
SOREL | 94.54 | 0.001 | 0.042 | 0.343 | 0.001 | 0.007 | 0.022 | 0.02 | 0.001 | 0.945 | 0.001 | 0.001 | 0.002 | 0.031 | 0.001 | 0.001 | 0 | 0.001 | 0.0009 | 0.0009 | 3.93 | 0 | 0.001 | 0.1082 | 100.001 | -0.001
BRESIL Fernhurst | 94.39 | 0.001 | 0.009 | 0.042 | 0.001 | 0.014 | 0.068 | 0.423 | 0.001 | 0.89 | 0.001 | 0.001 | 0.002 | 0.009 | 0.001 | 0.001 | 0 | 0.001 | 0.0018 | 0.0009 | 4.13 | 0 | 0.001 | 0.0123 | 100.001 | -0.001 | Analyse Funditubo 1991
RUSSE d' affinage | 94.45 | 0.001 | 0.001 | 0.001 | 0.001 | 0.01 | 0.05 | 0.25 | 0.001 | 0.8 | 0.001 | 0.001 | 0.001 | 0.001 | 0.001 | 0.001 | 0.001 | 0.001 | 0.001 | 0.001 | 4.14 | 0.001 | 0.001 | 0.284 | 100.001 | -0.001 | Données appro 2/12/1995 C,Si,Mn,P,S
RUSSE de moulage | 93.5 | 0.001 | 0.001 | 0.001 | 0.001 | 0.01 | 0.05 | 0.25 | 0.001 | 1.9 | 0.001 | 0.001 | 0.001 | 0.001 | 0.001 | 0.001 | 0.001 | 0.001 | 0.001 | 0.001 | 3.8 | 0.001 | 0.001 | 0.474 | 100.001 | -0.001 | Données appro 2/12/1995 C,Si,Mn,P,S
ARRABIO | 94.2 | 0.001 | 0.02 | 0.026 | 0.001 | 0.053 | 0.06 | 0.47 | 0.001 | 0.53 | 0.001 | 0.001 | 0.002 | 0.001 | 0.001 | 0.001 | 0 | 0.001 | 0.0029 | 0.0009 | 4.1 | 0 | 0.001 | 0.5262 | 100.001 | -0.001 | Questionnaire cahier métal 95/96
ENSIDESA | 95.03 | 0.001 | 0.02 | 0.026 | 0.001 | 0.098 | 0.07 | 0.39 | 0.001 | 0.6 | 0.001 | 0.001 | 0.002 | 0.014 | 0.001 | 0.001 | 0 | 0.001 | 0.0029 | 0.0009 | 3.94 | 0 | 0.001 | -0.2018 | 100.001 | -0.001 | Analyse Funditubo 1991
Bocage Ctn PAM | 93.8 | 0.001 | 0.001 | 0.001 | 0.001 | 0.007 | 0.042 | 0.12 | 0.001 | 2.04 | 0.001 | 0.001 | 0.03 | 0.001 | 0.001 | 0.001 | 0 | 0.001 | 0.001 | 0.0009 | 3.8 | 0 | 0.001 | 0.1481 | 100.001 | -0.001 | RT HFX 1993
Bocage Fie PAM | 93.5 | 0.001 | 0.001 | 0.001 | 0.001 | 0.007 | 0.041 | 0.12 | 0.001 | 2.4 | 0.001 | 0.001 | 0.03 | 0.001 | 0.001 | 0.001 | 0 | 0.001 | 0.001 | 0.0009 | 3.8 | 0 | 0.001 | 0.0891 | 100.001 | -0.001 | RT HFX 1993
Gueusets HFX HH | 93.5 | 0.001 | 0.015 | 0.015 | 0.003 | 0.15 | 0.042 | 0.25 | 0.001 | 1.7 | 0.001 | 0.001 | 0.001 | 0.001 | 0.001 | 0.001 | 0 | 0.001 | 0.001 | 0.0009 | 4.25 | 0 | 0.001 | 0.0641 | 100.001 | -0.001 | Note C.Bak du 18/01/1995
Gueusets PAM | 93.5 | 0.001 | 0.001 | 0.001 | 0.001 | 0.007 | 0.042 | 0.12 | 0.001 | 2.03 | 0.001 | 0.001 | 0.001 | 0.001 | 0.001 | 0.001 | 0 | 0.001 | 0.001 | 0.0009 | 3.8 | 0 | 0.001 | 0.4871 | 100.001 | -0.001 | RT HFX 1993
Gueusets PAM HCSi | 92.9 | 0.001 | 0.001 | 0.001 | 0.001 | 0.007 | 0.041 | 0.115 | 0.001 | 2.27 | 0.001 | 0.001 | 0.001 | 0.001 | 0.001 | 0.001 | 0 | 0.001 | 0.001 | 0.0009 | 4.12 | 0 | 0.001 | 0.5331 | 100.001 | -0.001 | RT HFX 1993
Vieille fonte 2 | 93 | 0.001 | 0.1 | 0.001 | 0.001 | 0.15 | 0.55 | 0.5 | 0.001 | 1.8 | 0.001 | 0.001 | 0.001 | 0.001 | 0.001 | 0.001 | 0 | 0.001 | 0.001 | 0.0009 | 3 | 0 | 0.001 | 0.8871 | 100.001 | -0.001
Russian PIG IRON | 92 | 0.048 | 0.07 | 0.05 | 0.005 | 0.01 | 0.11 | 0.7 | 0.001 | 1 | 0.002 | 0.001 | 0.001 | 0.001 | 0.001 | 0.001 | 0.001 | 0.001 | 0.001 | 0.001 | 3.4 | 0 | 0.009 | 2.5 | 99.914 | 0.086
SKIM IRON | 79 | 0.01 | 0.01 | 0.004 | 0.015 | 0.05 | 0.2 | 0.4 | 0.001 | 0.35 | 0.002 | 0.001 | 0.001 | 0.001 | 0.001 | 0.001 | 0.001 | 0.001 | 0.001 | 0.001 | 3 | 0 | 0.008 | 10 | 93.059 | 6.941
BANK IRON | 92 | 0.01 | 0.01 | 0.004 | 0.015 | 0.05 | 0.2 | 0.4 | 0.001 | 0.35 | 0.002 | 0.001 | 0.001 | 0.001 | 0.001 | 0.001 | 0.001 | 0.001 | 0.001 | 0.001 | 3 | 0 | 0.008 | 3.5 | 99.559 | 0.441
B SKULL | 89 | 0.01 | 0.01 | 0.004 | 0.015 | 0.02 | 0.2 | 0.4 | 0.001 | 0.35 | 0.002 | 0.001 | 0.001 | 0.001 | 0.001 | 0.001 | 0.001 | 0.001 | 0.001 | 0.001 | 3 | 0 | 0.008 | 6 | 99.029 | 0.971
Gueusets chinois 3 FGuenzi | 93.5 | 0.001 | 0.001 | 0.001 | 0.001 | 0.03 | 0.12 | 0.3 | 0.001 | 0.7 | 0.001 | 0.001 | 0.001 | 0.1 | 0.001 | 0.001 | 0 | 0.1 | 0.001 | 0.0009 | 4.4 | 0 | 0.001 | 0.7 | 99.9629 | 0.0371
Gueusets chinois 4 FGuenzi | 93.7 | 0.001 | 0.001 | 0.001 | 0.001 | 0.02 | 0.12 | 0.15 | 0.001 | 0.7 | 0.001 | 0.001 | 0.001 | 0.1 | 0.001 | 0.001 | 0 | 0.07 | 0.001 | 0.0009 | 4.4 | 0 | 0.001 | 0.7 | 99.9729 | 0.0271
! La fonte ENSIDESA Espagne contient beaucoup de crasses qui n'apparaissent pas dans cette analyse.

## ADDITIONS
BASE DE DONNEES COKES, FESI, CSI ET AUTRES ADDITIONS POUR CUBILOTS
Contrôle
| Fe | Ni | Cr | Cu | Sn | S | P | Mn | Mo | Si | Al | Ca | Mg | Ti | Na | K | O | V | Pb | Zn | C | H | F | X_? | boucle
Coke métalurgique | 0 | 0 | 0 | 0 | 0 | 0.8 | 0 | 0 | 0 | 2.101 | 1.59 | 0.001 | 0 | 0 | 0 | 0 | 3.812 | 0 | 0 | 0 | 91 | 0.7 | 0 | -0.004 | 100
Coke MS 90 | 0 | 0 | 0 | 0 | 0 | 0.88 | 0 | 0 | 0 | 0.5 | 2.078 | 0.001 | 0 | 0 | 0 | 0 | 5.788 | 0 | 0 | 0 | 86.534 | 1.006 | 0 | 3.213 | 100 | si passé de 2.745 à 0.5 %
Coke FRANCOKE 90 | 0 | 0 | 0 | 0 | 0 | 0.79 | 0 | 0 | 0 | 2.496 | 1.889 | 0.001 | 0 | 0 | 0 | 0 | 4.729 | 0 | 0 | 0 | 88.6 | 0.801 | 0 | 0.694 | 100
Coke SARREBERG | 0 | 0 | 0 | 0 | 0 | 0.79 | 0 | 0 | 0 | 1.96 | 1.06 | 0.36 | 0.12 | 0 | 0 | 0 | 4.729 | 0 | 0 | 0 | 90 | 0.52 | 0 | 0.461 | 100
Ferro Silicium 75 | 25 | 0 | 0 | 0 | 0 | 0 | 0 | 0 | 0 | 75 | 0 | 0.001 | 0 | 0 | 0 | 0 | 0 | 0 | 0 | 0 | 0 | 0 | 0 | -0.001 | 100
Ferro Silicium 45 | 15 | 0 | 0 | 0 | 0 | 0 | 0 | 0 | 0 | 45 | 0 | 0.001 | 0 | 0 | 0 | 0 | 0 | 0 | 0 | 0 | 0 | 0 | 0 | 39.999 | 100
Carbure de Silicium 37 | 10 | 0.001 | 0.001 | 0.001 | 0.001 | 0.001 | 0.001 | 0.001 | 0.001 | 41.37 | 0.75 | 8.29 | 0.001 | 0.001 | 0.001 | 0.001 | 21 | 0.001 | 0.001 | 0.001 | 25.3 | 0.001 | 0 | 1 | 107.726 |  | Donnnée orale Taux Si Poensgen du 21/09/1995
Carbure de Silicium 46 | 0.001 | 0.001 | 0.001 | 0.001 | 0.001 | 0.001 | 0.001 | 0.001 | 0.001 | 46 | 0.001 | 0.001 | 0.001 | 0.001 | 0.001 | 0.001 | 0.001 | 0.001 | 0.001 | 0.001 | 19.8 | 0.001 | 0 | 34.18 | 100 |  | Déchets SiC Bayard : 66 % de SiC pur (M. Haudost le 16/12/1993)
Carbure de Silicium 50 | 0.001 | 0.001 | 0.001 | 0.001 | 0.001 | 0.001 | 0.001 | 0.001 | 0.001 | 50 | 0.001 | 0.001 | 0.001 | 0.001 | 0.001 | 0.001 | 0.001 | 0.001 | 0.001 | 0.001 | 21.4 | 0.001 | 0 | 28.58 | 100 |  | CSi Liverdun. Composition à confirmer
Ferro Manganèse 75 | 25 | 0 | 0 | 0 | 0 | 0 | 0 | 75 | 0 | 0 | 0 | 0 | 0 | 0 | 0 | 0 | 0 | 0 | 0 | 0 | 0 | 0 | 0 | 0 | 100
Ferro Manganèse 50 | 50 | 0 | 0 | 0 | 0 | 0 | 0 | 50 | 0 | 0 | 0 | 0 | 0 | 0 | 0 | 0 | 0 | 0 | 0 | 0 | 0 | 0 | 0 | 0 | 100
Ferro Phosphore 25 | 75 | 0 | 0 | 0 | 0 | 0 | 25 | 0 | 0 | 0 | 0 | 0 | 0 | 0 | 0 | 0 | 0 | 0 | 0 | 0 | 0 | 0 | 0 | 0 | 100
Spath Fluor | 0.001 | 0.001 | 0.001 | 0.001 | 0.001 | 0.001 | 0.001 | 0.001 | 0.001 | 0.001 | 0.001 | 51.3 | 0.001 | 0.001 | 0.001 | 0.001 | 0.001 | 0.001 | 0.001 | 0.001 | 0.001 | 0.01 | 48.6 | 0.07 | 100
Castine | 0.3 | 0 | 0 | 0 | 0 | 0 | 0 | 0 | 0 | 0.341 | 0.25 | 38.1 | 0.26 | 0 | 0 | 0 | 49.1 | 0 | 0 | 0 | 11.42 | 0.408 | 0 | -0.179 | 100
Cailloux | 0 | 0 | 0 | 0 | 0 | 0 | 0 | 0 | 0 | 44.365 | 0 | 0.001 | 0 | 0 | 0 | 0 | 54.187 | 0 | 0 | 0 | 0 | 0.448 | 0 | 0.999 | 100
Olivine | 5.98 | 0 | 0 | 0 | 0 | 0 | 0 | 0 | 0 | 18.764 | 0.39 | 0.264 | 29.257 | 0 | 0 | 0 | 45.696 | 0 | 0 | 0 | 0 | 0.403 | 0 | -0.754 | 100