## Noms de fichiers
CUBILOPT
BASE DE DONNEES THERMOCHIMIQUES
NOM DES FICHIERS DE TRAVAIL
Attention : ne pas inserer ou supprimer de ligne ou colonne dans cette feuille de calcul
sous peine de devoir modifier les MACROS !
Répertoire bases de données | C:\Cubilopt\Users\
Extension fichiers intermédiaires | .TXT
FICHIERS TEXTE INTERMEDIAIRES :
Nom fichier dolides et liquides | THERMO
Nom fichier gaz | GAZ
A bientôt
Note on C11: Cellule C11 (Utilisée par macros)
Note on C12: Cellule C12 (Utilisée par macros)
Note on C15: Cellule C15 (Utilisée par macros)

## THERMO
DONNEES THERMOCHIMIQUES POUR MODELE CUBILOT
REMODELE LE 30/11/1994
MASSE MOLAIRE OXYGENE : | 15.9994
CARACTERISTIQUES OXYDES LIQUIDES
| Fe | Ni | Cr | Cu | Sn | S | P | Mn | Mo | Si | Al | Ca | Mg | Ti | Na | K | O | V | Pb | Zn | C | H | As | Sb | F | X_?
MASSE MOLAIRE COMPOSE | 159.6982 | 74.7094 | 151.9902 | 63.546 | 150.6888 | 64.0588 | 141.945 | 70.9374 | 95.94 | 60.0848 | 101.9622 | 56.0794 | 40.3044 | 79.8988 | 61.9794 | 94.2034 | 15.9994 | 149.8782 | 207.19 | 81.3694 | 44.0098 | 18.0154 | 74.9216 | 121.75 | 18.9984 | 90.20402
MASSE MOLAIRE CORPS PUR | 55.85 | 58.71 | 51.996 | 63.546 | 118.69 | 32.06 | 30.974 | 54.938 | 95.94 | 28.086 | 26.982 | 40.08 | 24.305 | 47.9 | 22.99 | 39.102 | 15.9994 | 50.94 | 207.19 | 65.37 | 12.011 | 1.008 | 74.9216 | 121.75 | 18.9984 | 52.03034
STOECHIO CORPS PUR | 2 | 1 | 2 | 1 | 1 | 1 | 2 | 1 | 1 | 1 | 2 | 1 | 1 | 1 | 2 | 2 | 1 | 2 | 1 | 1 | 1 | 2 | 1 | 1 | 1
STOECHIO OXYGENE | 3 | 1 | 3 | 0 | 2 | 2 | 5 | 1 | 0 | 2 | 3 | 1 | 1 | 2 | 1 | 1 | 0 | 3 | 0 | 1 | 2 | 1 | 0 | 0 | 0
MASSE DE CORPS PUR | 111.7 | 58.71 | 103.992 | 63.546 | 118.69 | 32.06 | 61.948 | 54.938 | 95.94 | 28.086 | 53.964 | 40.08 | 24.305 | 47.9 | 45.98 | 78.204 | 15.9994 | 101.88 | 207.19 | 65.37 | 12.011 | 2.016 | 74.9216 | 121.75 | 18.9984 | 52.03034
M CORPS PUR/OXYDE LIQUIDE | 0.6994443 | 0.7858449 | 0.684202 | 1 | 0.7876498 | 0.5004777 | 0.4364226 | 0.7744575 | 1 | 0.4674394 | 0.529255 | 0.7147009 | 0.6030359 | 0.5995084 | 0.7418594 | 0.8301611 | 1 | 0.679752 | 1 | 0.8033733 | 0.2729165 | 0.1119043 | 1 | 1 | 1 | 0.5768073
ENTHALPIE REDUCTION (25°C) | 7.390152 | 4.097501 | 11.32122 | 0 | 4.893038 | 11.27123 | 0 | 7.006195 | 0 | 32.34216 | 31.05309 | 15.76184 | 24.73816 | 19.72283 | 9.090671 | 4.643677 | 0 | 11.96319 | 0 | 7.356481 | 33.17865 | 119.9508 | 0 | 0 | 0 | 16.17186
(MJ/KG CORPS PUR)
(MJ/KG OXYDE) | 5.169 | 3.22 | 7.746 | 0 | 3.854 | 5.641 | 0 | 5.426 | 0 | 15.118 | 16.435 | 11.265 | 14.918 | 11.824 | 6.744 | 3.855 | 0 | 8.132 | 0 | 5.91 | 9.055 | 13.423 | 0 | 0 | 0 | 0
CHALEUR DE DILUTION DES | 0 | -0.13 | 0.32 | 0.73 | 0.3 | 0 | 3.93 | 0.11 | 0.06 | -4.68 | -2.34 | 0 | 0 | -0.85 | 0 | 0 | 0 | -1.53 | 0 | 0 | 3.32 | 0 | 0 | 0 | 0 | -0.03454545
ELEMENTS DANS LA FONTE (MJ/KG)
FACTEUR | C | Si
C 1ER ORDRE | 24.3 | 25.6
SI 1ER ORDRE | 25.6 | 1.4
C 2IEME ORDRE | 42 | 31
SI 2IEME ORDRE | 31 | 57
ENTHALPIE DES ELEMENTS SUIVANT TEMPERATURES (MJ/kg)
CORPS PURS
TEMPERATURE (°C) |  | Phase solide
25 | 0 | 0 | 0 | 0 | 0 | 0 | 0 | 0 | 0 | 0 | 0 | 0 | 0 | 0 | 0 | 0 | 0 | 0 | 0 | 0 | 0 | 0 | 0 | 0 | 0 | 0
500 | 0.26 | 0.248 | 0.245 | 0.196 | 0.174 | 2.272 | 3.149 | 0.265 | 0.128 | 0.397 | 0.482 | 0.352 | 0.543 | 0.275 | 0.724 | 0.431 | 0 | 0.252 | 0.089 | 0.316 | 0.594 | 0 | 0.166 | 0 | 0 | 0.5178182
600 | 0.33 | 0.301 | 0.302 | 0.24 | 0.198 | 2.329 | 3.208 | 0.329 | 0.156 | 0.489 | 0.598 | 0.439 | 0.673 | 0.338 | 0.859 | 0.507 | 0 | 0.309 | 0.104 | 0.364 | 0.761 | 0 | 0.203 | 0 | 0 | 0.5833636
800 | 0.514 | 0.412 | 0.432 | 0.33 | 0.246 | 2.445 | 3.327 | 0.505 | 0.215 | 0.677 | 0.83 | 0.631 | 0.933 | 0.472 | 1.111 | 0.661 | 0 | 0.426 | 0.132 | 0.46 | 1.116 | 0 | 0.258 | 0 | 0 | 0.7215909
1000 | 0.673 | 0.53 | 0.557 | 0.421 | 0.294 | 2.561 | 3.447 | 0.645 | 0.276 | 0.87 | 1.062 | 0.829 | 1.193 | 0.69 | 1.363 | 0.815 | 0 | 0.55 | 0.16 | 0.556 | 1.492 | 0 | 0.313 | 0 | 0 | 0.8629091
1200 | 0.8 | 0.653 | 0.705 | 0.605 | 0.342 | 2.677 | 3.567 | 0.871 | 0.34 | 1.067 | 1.294 | 1.027 | 1.453 | 0.818 | 1.615 | 0.969 | 0 | 0.681 | 0.188 | 0.652 | 1.881 | 0 | 0.369 | 0 | 0 | 1.009318
1500 | 1.023 | 0.837 | 0.958 | 0.651 | 0.414 | 2.853 | 3.748 | 1.219 | 0.443 | 1.368 | 1.642 | 1.324 | 1.843 | 1.022 | 1.993 | 1.2 | 0 | 0.894 | 0.23 | 0.796 | 2.48 | 0 | 0.453 | 0 | 0 | 1.224455
1700 | 1.172 | 0.959 | 1.148 | 0.743 | 0.462 | 2.971 | 3.87 | 1.451 | 0.515 | 1.57 | 1.874 | 1.522 | 2.103 | 1.166 | 2.245 | 1.354 | 0 | 1.048 | 0.258 | 0.892 | 2.885 | 0 | 0.509 | 0 | 0 | 1.373091
Phase Liquide
1300 | 1.104 | 0.993 | 0.785 | 0.776 | 0.366 | 2.736 | 3.626 | 1.174 | 0.374 | 2.977 | 1.822 | 1.23 | 2.05 | 0.884 | 5.791 | 2.96 | 0 | 0.75 | 0.202 | 2.4 | 2.079 | 0 | 0.061 | 0 | 0 | 1.5945
1400 | 1.186 | 1.067 | 0.87 | 0.826 | 0.39 | 2.794 | 3.688 | 1.258 | 0.408 | 3.068 | 1.939 | 1.305 | 2.2 | 0.952 | 5.881 | 3.014 | 0 | 0.821 | 0.216 | 2.432 | 2.278 | 0 | 0.201 | 0 | 0 | 1.663318
1500 | 1.268 | 1.141 | 0.958 | 0.875 | 0.414 | 2.853 | 3.748 | 1.342 | 0.443 | 3.159 | 2.057 | 5.238 | 2.35 | 1.022 | 5.972 | 3.067 | 0 | 0.894 | 0.23 | 2.464 | 2.48 | 0 | 0.341 | 0 | 0 | 1.907955
1600 | 1.35 | 1.215 | 1.051 | 0.924 | 0.438 | 2.912 | 3.809 | 1.425 | 0.479 | 3.25 | 2.174 | 5.29 | 2.5 | 1.094 | 6.062 | 3.12 | 0 | 0.97 | 0.244 | 2.5 | 2.682 | 0 | 0.481 | 0 | 0 | 1.976773
OXYDES
TEMPERATURE (°C) |  | Phase solide
25 | 0 | 0 | 0 | 0 | 0 | 0 | 0 | 0 | 0 | 0 | 0 | 0 | 0 | 0 | 0 | 0 | 0 | 0 | 0 | 0 | 0 | 0 | 0 | 0 | 0 | 0
500 | 0.397 | 0.342 | 0.373 | 0.1836296 | 0.1630181 | 0.339 | 0.518 | 0.33 | 0.1199214 | 0.478 | 0.493 | 0.414 | 0.535 | 0.398 | 0.628 | 0.4037978 | 0 | 0.391 | 0.08338284 | 0.279 | 0.472 | 0.9 | 0 | 0 | 0 | 0.3745795
600 | 0.497 | 0.414 | 0.455 | 0.1957598 | 0.1615018 | 0 | 0.66 | 0.404 | 0.1272439 | 0.611 | 0.612 | 0.508 | 0.659 | 0.49 | 0.776 | 0.4135426 | 0 | 0.479 | 0.08482924 | 0.343 | 0 | 0 | 0 | 0 | 0 | 0.3586762
Phase Liquide
1300 | 1.363 | 0.949 | 1.05 | 0.6226838 | 0.2936885 | 1.039 | 2.909603 | 0.955 | 0.3001079 | 1.546 | 1.489 | 1.19 | 1.564 | 1.155 | 2.881 | 2.375186 | 0 | 1.148 | 0.1620904 | 0.812 | 1.497 | 2.847 | 0 | 0 | 0 | 1.279471
1400 | 1.458 | 1.03 | 1.139 | 0.6860709 | 0.3239318 | 1.129 | 3.063232 | 1.041 | 0.3388825 | 1.689 | 1.622 | 1.293 | 1.701 | 1.253 | 3.049 | 2.503411 | 0 | 1.257 | 0.1794084 | 0.881 | 1.633 | 3.124 | 0 | 0 | 0 | 1.381543
1500 | 1.553 | 1.112 | 1.228 | 0.6619299 | 0.3131874 | 1.219 | 2.83533 | 1.127 | 0.3351257 | 1.832 | 1.755 | 1.396 | 1.838 | 1.351 | 3.217 | 2.320159 | 0 | 1.366 | 0.173993 | 0.95 | 1.769 | 3.401 | 0 | 0 | 0 | 1.443351
1600 | 1.648 | 1.194 | 1.317 | 0.7217519 | 0.3421291 | 1.309 | 2.975274 | 1.213 | 0.3741549 | 1.975 | 1.888 | 1.499 | 1.975 | 1.449 | 3.385 | 2.437084 | 0 | 1.475 | 0.1905925 | 1.019 | 1.905 | 3.678 | 0 | 0 | 0 | 1.54409
ELEMENTS PHASE GAZEUSE (CARACTERISTIQUES GAZ : FICHIER GAZ.D)
GAZ COMBINE 1 | ___ | ___ | ___ | ___ | ___ | SO2 | ___ | ___ | ___ | ___ | ___ | ___ | ___ | ___ | ___ | ___ | ___ | ___ | ___ | ___ | CO2 | H2O | ___ | ___ | F2 | ___
GAZ COMBINE 2 | ___ | ___ | ___ | ___ | ___ | S2 | ___ | ___ | ___ | ___ | ___ | ___ | ___ | ___ | ___ | ___ | ___ | ___ | ___ | ___ | CO | H2 | ___ | ___ | ___ | ___
REPARTITION
GAZ 1 | ___ | ___ | ___ | ___ | ___ | 0.5 | ___ | ___ | ___ | ___ | ___ | ___ | ___ | ___ | ___ | ___ | ___ | ___ | ___ | ___ | 0.5 | 0.99 | ___ | ___ | 1 | ___
GAZ 2 | ___ | ___ | ___ | ___ | ___ | 0.5 | ___ | ___ | ___ | ___ | ___ | ___ | ___ | ___ | ___ | ___ | ___ | ___ | ___ | ___ | 0.5 | 0.01 | ___ | ___ | 0 | ___
STOECHIOMETRIE GAZ 1 | ___ | ___ | ___ | ___ | ___ | 1 | ___ | ___ | ___ | ___ | ___ | ___ | ___ | ___ | ___ | ___ | ___ | ___ | ___ | ___ | 1 | 2 | ___ | ___ | 2 | ___
STOECHIOMETRIE GAZ 2 | ___ | ___ | ___ | ___ | ___ | 2 | ___ | ___ | ___ | ___ | ___ | ___ | ___ | ___ | ___ | ___ | ___ | ___ | ___ | ___ | 1 | 2 | ___ | ___ | ___ | ___
MASSE CP/MASSE GAZ 1 | ___ | ___ | ___ | ___ | ___ | 0.6670911 | ___ | ___ | ___ | ___ | ___ | ___ | ___ | ___ | ___ | ___ | ___ | ___ | ___ | ___ | 0.2729165 | 0.1119043 | ___ | ___ | 1 | ___
MASSE CP/MASSE GAZ 2 | ___ | ___ | ___ | ___ | ___ | 1 | ___ | ___ | ___ | ___ | ___ | ___ | ___ | ___ | ___ | ___ | ___ | ___ | ___ | ___ | 0.428805 | 1 | ___ | ___ | ___ | ___
CARACTERISTIQUES DES MATIERES CHARGEES
| Fe | Ni | Cr | Cu | Sn | S | P | Mn | Mo | Si | Al | Ca | Mg | Ti | Na | K | O | V | Pb | Zn | C | H | As | Sb | F | X_?
ETAT DES ELEMENTS (OXYDES OU REDUITS) |  |  |  | 0 : réduit
1 : oxydé
FERRAILLE | 0.04 | 0 | 0 | 0 | 0 | 0 | 0 | 0 | 0 | 0.2 | 0.2 | 1 | 1 | 1 | 1 | 1 | 0 | 0 | 0 | 0 | 0 | 1 | 0 | 0 | 0 | 1
FONTE | 0 | 0 | 0 | 0 | 0 | 0 | 0 | 0 | 0 | 0 | 0 | 0 | 0 | 0 | 0 | 0 | 0 | 0 | 0 | 0 | 0 | 1 | 0 | 0 | 0 | 0
COKE | 1 | 1 | 1 | 1 | 1 | 0 | 1 | 1 | 1 | 1 | 1 | 1 | 1 | 1 | 1 | 1 | 1 | 1 | 1 | 1 | 0 | 0.2 | 1 | 1 | 1 | 1
FE_SI | 0 | 1 | 1 | 1 | 1 | 1 | 1 | 1 | 1 | 0 | 1 | 1 | 1 | 1 | 1 | 1 | 1 | 1 | 1 | 1 | 1 | 1 | 1 | 1 | 1 | 1
FE_MN | 0 | 1 | 1 | 1 | 1 | 1 | 1 | 0 | 1 | 1 | 1 | 1 | 1 | 1 | 1 | 1 | 1 | 1 | 1 | 1 | 1 | 1 | 1 | 1 | 1 | 1
FE_P | 0 | 1 | 1 | 1 | 1 | 1 | 0 | 1 | 1 | 1 | 1 | 1 | 1 | 1 | 1 | 1 | 1 | 1 | 1 | 1 | 1 | 1 | 1 | 1 | 1 | 1
C_SI | 1 | 1 | 1 | 1 | 1 | 1 | 1 | 1 | 1 | 0 | 1 | 1 | 1 | 1 | 1 | 1 | 0 | 1 | 1 | 1 | 0 | 1 | 1 | 1 | 1 | 1
CA_C2 | 1 | 1 | 1 | 1 | 1 | 1 | 1 | 1 | 1 | 1 | 1 | 0 | 1 | 1 | 1 | 1 | 1 | 1 | 1 | 1 | 0 | 1 | 1 | 1 | 1 | 1
FONDANT | 1 | 1 | 1 | 1 | 1 | 1 | 1 | 1 | 1 | 1 | 1 | 1 | 1 | 1 | 1 | 1 | 1 | 1 | 1 | 1 | 1 | 1 | 1 | 1 | 0 | 1
CHALEUR DE DISSOCIATION (MJ/KG CORPS PUR)
FERRAILLE | 0 | 0 | 0 | 0 | 0 | 0 | 0 | 0 | 0 | 0 | 0 | 0 | 0 | 0 | 0 | 0 | 0 | 0 | 0 | 0 | 0 | 0 | 0 | 0 | 0 | 0
FONTE | 0 | 0 | 0 | 0 | 0 | 0 | 0 | 0 | 0 | 0 | 0 | 0 | 0 | 0 | 0 | 0 | 0 | 0 | 0 | 0 | 0 | 0 | 0 | 0 | 0 | 0
COKE | 0 | 0 | 0 | 0 | 0 | 0 | 0 | 0 | 0 | 0 | 0 | 0 | 0 | 0 | 0 | 0 | 0 | 0 | 0 | 0 | 0.5 | 0 | 0 | 0 | 0 | 0
FE_SI | 0 | 0 | 0 | 0 | 0 | 0 | 0 | 0 | 0 | 0 | 0 | 0 | 0 | 0 | 0 | 0 | 0 | 0 | 0 | 0 | 0 | 0 | 0 | 0 | 0 | 0
FE_MN | 0 | 0 | 0 | 0 | 0 | 0 | 0 | 0 | 0 | 0 | 0 | 0 | 0 | 0 | 0 | 0 | 0 | 0 | 0 | 0 | 0 | 0 | 0 | 0 | 0 | 0
FE_P | 0 | 0 | 0 | 0 | 0 | 0 | 0 | 0 | 0 | 0 | 0 | 0 | 0 | 0 | 0 | 0 | 0 | 0 | 0 | 0 | 0 | 0 | 0 | 0 | 0 | 0
C_SI | 0 | 0 | 0 | 0 | 0 | 0 | 0 | 0 | 0 | 2.606 | 0 | 0 | 0 | 0 | 0 | 0 | 0 | 0 | 0 | 0 | 0 | 0 | 0 | 0 | 0 | 0
CA_C2 | 0 | 0 | 0 | 0 | 0 | 0 | 0 | 0 | 0 | 0 | 0 | 0 | 0 | 0 | 0 | 0 | 0 | 0 | 0 | 0 | 2.474 | 0 | 0 | 0 | 0 | 0
FONDANT | 0 | 0 | 0 | 0 | 0 | 0 | 0 | 0 | 0 | 0 | 0 | 0 | 0 | 0 | 0 | 0 | 0 | 0 | 0 | 0 | 15.108 | 0 | 0 | 0 | 32.26 | 0
RENDEMENTS MATIERES PAR ELEMENTS
| Fe | Ni | Cr | Cu | Sn | S | P | Mn | Mo | Si | Al | Ca | Mg | Ti | Na | K | O | V | Pb | Zn | C | H | As | Sb | F | X_?
RENDEMENTS FONTE
FERRAILLE | 0.985 | 0.995 | 0.995 | 0.995 | 0.7 | 0.9 | 0.995 | 0.8 | 0.995 | 0.95 | 0.75 | 0 | 0.1 | 0.5 | 0 | 0.001 | 0 | 0.995 | 0.1 | 0.1 | 0.9 | 0 | 0.99 | 0.1 | 0 | 0.1
FONTE | 0.99 | 0.995 | 0.995 | 0.995 | 0.7 | 0.9 | 0.995 | 0.85 | 0.995 | 0.9 | 0.75 | 0.1 | 0.1 | 0.9 | 0.9 | 0.001 | 0 | 0.995 | 0.1 | 0.1 | 0.9 | 0 | 0.99 | 0.1 | 0 | 0.1
COKE | 0.98 | 0 | 0 | 0 | 0.2 | 0.6 | 0 | 0 | 0 | 0 | 0 | 0 | 0 | 0 | 0 | 0.001 | 0 | 0.2 | 0.1 | 0.1 | 1 | 0 | 0.99 | 0 | 0 | 0.1
FE_SI | 0.985 | 0.1 | 0.1 | 0.1 | 0.7 | 0.9 | 0.1 | 0.1 | 0.1 | 0.7 | 0.1 | 0.1 | 0.1 | 0.1 | 0.1 | 0.001 | 0 | 0.1 | 0.1 | 0.1 | 0.1 | 0.1 | 0.99 | 0.1 | 0.1 | 0.1
FE_MN | 0.985 | 0.1 | 0.1 | 0.1 | 0.7 | 0.9 | 0.1 | 0.7 | 0.1 | 0.001 | 0.001 | 0.1 | 0.1 | 0.1 | 0.1 | 0.001 | 0 | 0.1 | 0.1 | 0.1 | 0.1 | 0.1 | 0.99 | 0.1 | 0.1 | 0.1
FE_P | 0.985 | 0.1 | 0.1 | 0.1 | 0.7 | 0.9 | 0.99 | 0.1 | 0.1 | 0.001 | 0.001 | 0.1 | 0.1 | 0.1 | 0.1 | 0.001 | 0 | 0.1 | 0.1 | 0.1 | 0.1 | 0.1 | 0.99 | 0.1 | 0.1 | 0.1
C_SI | 0.98 | 0.2 | 0.2 | 0.2 | 0.7 | 0.9 | 0.2 | 0.2 | 0.2 | 0.7 | 0.2 | 0.2 | 0.1 | 0.2 | 0.2 | 0.001 | 0 | 0.2 | 0.1 | 0.1 | 0.7 | 0 | 0.99 | 0 | 0 | 0.05
CA_C2 | 0.001 | 0.001 | 0.001 | 0.001 | 0.7 | 0.001 | 0.001 | 0.001 | 0.001 | 0.001 | 0.001 | 0.001 | 0.001 | 0.001 | 0.001 | 0.001 | 0.001 | 0.001 | 0.001 | 0.001 | 0.9 | 0.001 | 0.99 | 0.001 | 0.001 | 0.001
FONDANT | 0.98 | 0.001 | 0.001 | 0.001 | 0.1 | 0.1 | 0.001 | 0.001 | 0.001 | 0.001 | 0.001 | 0.001 | 0.001 | 0.001 | 0.001 | 0.001 | 0 | 0.001 | 0.1 | 0.1 | 0.001 | 0.001 | 0.99 | 0.001 | 0.001 | 0.001
RENDEMENTS LAITIER
FERRAILLE | 0.005 | 0.005 | 0.005 | 0.005 | 0.1 | 0.01 | 0 | 0.19 | 0.005 | 0.04 | 0.25 | 1 | 0.89 | 0.5 | 1 | 0 | 0 | 0.005 | 0.05 | 0.05 | 0 | 0 | 0.005 | 0 | 0 | 0.6
FONTE | 0.005 | 0.005 | 0.005 | 0.005 | 0.1 | 0.01 | 0 | 0.14 | 0.005 | 0.1 | 0.25 | 0.9 | 0.89 | 0.1 | 0.1 | 0 | 0 | 0.005 | 0.05 | 0.05 | 0 | 0 | 0.005 | 0 | 0 | 0.6
COKE | 0.005 | 1 | 1 | 1 | 0.8 | 0.01 | 0 | 0.99 | 1 | 0.99 | 1 | 1 | 0.99 | 1 | 1 | 0 | 0 | 0.8 | 0.05 | 0.05 | 0 | 0 | 0.005 | 0 | 0 | 0.6
FE_SI | 0.005 | 0.9 | 0.9 | 0.9 | 0.3 | 0.01 | 0 | 0.89 | 0.9 | 0.3 | 0.9 | 0.9 | 0.89 | 0.9 | 0.9 | 0 | 0 | 0.9 | 0.05 | 0.05 | 0 | 0 | 0.005 | 0 | 0 | 0.9
FE_MN | 0.005 | 0.9 | 0.9 | 0.9 | 0.3 | 0.01 | 0 | 0.29 | 0.9 | 0.999 | 0.999 | 0.9 | 0.89 | 0.9 | 0.9 | 0 | 0 | 0.9 | 0.05 | 0.05 | 0 | 0 | 0.005 | 0 | 0 | 0.6
FE_P | 0.005 | 0.9 | 0.9 | 0.9 | 0.3 | 0.01 | 0 | 0.89 | 0.9 | 0.999 | 0.999 | 0.9 | 0.89 | 0.9 | 0.9 | 0 | 1 | 0.9 | 0.05 | 0.05 | 0 | 0.9 | 0.005 | 0.9 | 0.9 | 0.9
C_SI | 0.005 | 0.8 | 0.8 | 0.8 | 0.3 | 0.01 | 0 | 0.79 | 0.8 | 0.3 | 0.8 | 0.8 | 0.89 | 0.8 | 0.8 | 0 | 1 | 0.8 | 0.05 | 0.05 | 0.2 | 0 | 0.005 | 0 | 0 | 0.65
CA_C2 | 0.998 | 0.998 | 0.998 | 0.998 | 0.299 | 0.998 | 0.998 | 0.998 | 0.998 | 0.998 | 0.998 | 0.998 | 0.998 | 0.998 | 0.998 | 0.998 | 0.998 | 0.998 | 0.998 | 0.998 | 0 | 0.998 | 0.005 | 0.998 | 0.998 | 0.998
FONDANT | 0.005 | 0.999 | 0.999 | 0.999 | 0.9 | 0.5 | 0 | 0.989 | 0.999 | 0.989 | 0.999 | 0.999 | 0.989 | 0.999 | 0.999 | 0 | 0 | 0.999 | 0.05 | 0.05 | 0 | 0 | 0.005 | 0 | 0 | 0.499
RENDEMENTS GAZ
FERRAILLE | 0.01 | 0 | 0 | 0 | 0.2 | 0.09 | 0.005 | 0.01 | 0 | 0.01 | 0 | 0 | 0.01 | 0 | 0 | 0.999 | 1 | 0 | 0.85 | 0.85 | 0.1 | 1 | 0.005 | 0.9 | 1 | 0.3
FONTE | 0.005 | 0 | 0 | 0 | 0.2 | 0.09 | 0.005 | 0.01 | 0 | 0 | 0 | 0 | 0.01 | 0 | 0 | 0.999 | 1 | 0 | 0.85 | 0.85 | 0.1 | 1 | 0.005 | 0.9 | 1 | 0.3
COKE | 0.015 | 0 | 0 | 0 | 0 | 0.39 | 1 | 0.01 | 0 | 0.01 | 0 | 0 | 0.01 | 0 | 0 | 0.999 | 1 | 0 | 0.85 | 0.85 | 0 | 1 | 0.005 | 1 | 1 | 0.3
FE_SI | 0.01 | 0 | 0 | 0 | 0 | 0.09 | 0.9 | 0.01 | 0 | 0 | 0 | 0 | 0.01 | 0 | 0 | 0.999 | 1 | 0 | 0.85 | 0.85 | 0.9 | 0.9 | 0.005 | 0.9 | 0.9 | 0
FE_MN | 0.01 | 0 | 0 | 0 | 0 | 0.09 | 0.9 | 0.01 | 0 | 0 | 0 | 0 | 0.01 | 0 | 0 | 0.999 | 1 | 0 | 0.85 | 0.85 | 0.9 | 0.9 | 0.005 | 0.9 | 0.9 | 0.3
FE_P | 0.01 | 0 | 0 | 0 | 0 | 0.09 | 0.01 | 0.01 | 0 | 0 | 0 | 0 | 0.01 | 0 | 0 | 0.999 | 0 | 0 | 0.85 | 0.85 | 0.9 | 0 | 0.005 | 0 | 0 | 0
C_SI | 0.015 | 0 | 0 | 0 | 0 | 0.09 | 0.8 | 0.01 | 0 | 0 | 0 | 0 | 0.01 | 0 | 0 | 0.999 | 0 | 0 | 0.85 | 0.85 | 0.1 | 1 | 0.005 | 1 | 1 | 0.3
CA_C2 | 0.001 | 0.001 | 0.001 | 0.001 | 0.001 | 0.001 | 0.001 | 0.001 | 0.001 | 0.001 | 0.001 | 0.001 | 0.001 | 0.001 | 0.001 | 0.001 | 0.001 | 0.001 | 0.001 | 0.001 | 0.1 | 0.001 | 0.005 | 0.001 | 0.001 | 0.001
FONDANT | 0.015 | 0 | 0 | 0 | 0 | 0.4 | 0.999 | 0.01 | 0 | 0.01 | 0 | 0 | 0.01 | 0 | 0 | 0.999 | 1 | 0 | 0.85 | 0.85 | 0.999 | 0.999 | 0.005 | 0.999 | 0.999 | 0.5

## GAZ
OPTIMISATION CHARGE CUBILOT
DONNEES THERMO-CHIMIQUES DES GAZ
GAZ | CO | CO2 | H2 | H2O | H2S | N2 | O2 | S2 | SO2 | CH4 | F2
MASSE MOLAIRE (G/MOLE) | 28.01 | 44.01 | 2.016 | 18.015 | 34.076 | 28.013 | 31.999 | 64.12 | 64.059 | 16.043 | 37.9968
TENEUR EN CORPS PUR GAZ | 0.4288111 | 0.2729152 | 1 | 0.1119067 | 1 | 1.000014 | 0.9999687 | 1 | 0.5004761 | 1 | 1
PCS (MJ/KG GAZ) | 10.105 | 0 | 119.98 | 0 | 9.911 | 0 | 0 | 5.636 | 0 | 50.009 | 0
TEMPERATURE |  | ENTHALPIE SUIVANT TEMPERATURES (MJ/kg gaz) | [5 empty] | A P = 101305 Pa
0 | -0.02595 | -0.0238 | -0.36335 | -0.0038 | -0.05165 | -0.0268 | -0.024 | -0.01691243 | -0.01275 | -0.0367 | -0.05857124
100 | 0.07835 | 0.06325 | 1.0702 | 0.11305 | 0.05275 | 0.0774 | 0.0685 | 0.02919664 | 0.05085 | 0.1941 | 0.1797647
200 | 0.1836 | 0.1591 | 2.5184 | 0.32825 | 0.16145 | 0.18235 | 0.1633 | 0.08150148 | 0.1199 | 0.45695 | 0.4354801
300 | 0.29055 | 0.26225 | 3.97185 | 0.5271 | 0.27515 | 0.28845 | 0.26125 | 0.1374978 | 0.19335 | 0.7554 | 0.6962848
400 | 0.3998 | 0.3717 | 5.43095 | 0.73095 | 0.394 | 0.3965 | 0.3623 | 0.19568 | 0.27035 | 1.089 | 0.964123
500 | 0.51155 | 0.48595 | 6.8963 | 0.9409 | 0.5181 | 0.50695 | 0.46605 | 0.2549476 | 0.3501 | 1.4546 | 1.238545
600 | 0.626 | 0.60415 | 8.36855 | 1.15755 | 0.6474 | 0.6197 | 0.57235 | 0.3143372 | 0.43195 | 1.8495 | 1.519149
700 | 0.74295 | 0.7257 | 9.8544 | 1.381 | 0.7815 | 0.73475 | 0.68055 | 0.3735248 | 0.51545 | 2.27035 | 1.806017
800 | 0.862 | 0.85 | 11.358 | 1.611 | 0.92 | 0.852 | 0.79 | 0.432 | 0.6 | 2.714 | 2.0989
900 | 0.982 | 0.976 | 12.877 | 1.848 | 1.06 | 0.971 | 0.9 | 0.49 | 0.687 | 3.19 | 2.3981
1000 | 1.105 | 1.105 | 14.416 | 2.093 | 1.203 | 1.092 | 1.012 | 0.548 | 0.774 | 3.685 | 2.7033
1100 | 1.228 | 1.235 | 15.977 | 2.343 | 1.349 | 1.214 | 1.124 | 0.606 | 0.862 | 4.199 | 3.0137
1200 | 1.353 | 1.367 | 17.56 | 2.6 | 1.498 | 1.338 | 1.238 | 0.665 | 0.95 | 4.727 | 3.3296
1300 | 1.479 | 1.5 | 19.166 | 2.862 | 1.65 | 1.462 | 1.352 | 0.723 | 1.04 | 5.27 | 3.6504
1400 | 1.606 | 1.634 | 20.793 | 3.129 | 1.804 | 1.588 | 1.468 | 0.782 | 1.129 | 5.824 | 3.9757
1500 | 1.734 | 1.769 | 22.442 | 3.401 | 1.96 | 1.714 | 1.584 | 0.841 | 1.219 | 6.389 | 4.3053
1600 | 1.862 | 1.905 | 24.111 | 3.678 | 2.117 | 1.842 | 1.701 | 0.899 | 1.309 | 6.964 | 4.6388
1700 | 1.991 | 2.041 | 25.799 | 3.959 | 2.277 | 1.97 | 1.818 | 0.958 | 1.4 | 7.547 | 4.976
1800 | 2.121 | 2.178 | 27.504 | 4.243 | 2.437 | 2.098 | 1.936 | 1.017 | 1.491 | 8.137 | 5.3162
1900 | 2.251 | 2.316 | 29.226 | 4.531 | 2.599 | 2.228 | 2.055 | 1.076 | 1.582 | 8.734 | 5.6598
2000 | 2.381 | 2.455 | 30.965 | 4.822 | 2.763 | 2.357 | 2.175 | 1.135 | 1.674 | 9.336 | 6.0063
COMBUSTION COMPLETE DES GAZ
POUVOIR COMBURIVORE | 0.5 | 0 | 0.5 | 0 | 1.5 | 0 | 0 | 2 | 0 | 2 | 0
GAZ 1 FORME | CO2 | ___ | H2O | ___ | H2O | ___ | ___ | SO2 | ___ | CO2 | ___
GAZ 2 FORME | ___ | ___ | ___ | ___ | SO2 | ___ | ___ | ___ | ___ | H2O | ___
FRACTION MOLAIRE GAZ 1 | 1 | 0 | 1 | 0 | 1 | 0 | 0 | 2 | 0 | 1 | 0
FRACTION MOLAIRE GAZ 2 | 0 | 0 | 0 | 0 | 1 | 0 | 0 | 0 | 0 | 2 | 0
STOECHIOMETRIE | 12.011 | 12.011 | 1.008 | 1.008 |  | 14.0067 | 15.999 | 32.06 | 32.06 |  | 18.9984
NB MOLES CP | 1 | 1 | 2 | 2 | 0 | 2 | 2 | 2 | 1 | 0 | 2
MASSE CP | 12.011 | 12.011 | 2.016 | 2.016 | 0 | 28.0134 | 31.998 | 64.12 | 32.06 | 0 | 37.9968
NB : l'enthalpie du fluor à été pifométrée faute de données. (Moyenne autres gaz).